## 表3原值
原料编号 | 原文原料名 | 中文参考名 | 纤维长度 (mm) | 纤维宽度 (μm) | 细胞壁厚度 (μm) | 长宽比 (表头未标单位) | Runkel 比 (表头未标单位) | 柔性系数 (表头未标单位) | 抗张指数（未打浆） (N·m/g) | 抗张指数（打浆后） (N·m/g) | 耐破指数（未打浆） (kPa·m²/g) | 耐破指数（打浆后） (kPa·m²/g) | 撕裂指数（未打浆） (mN·m²/g) | 撕裂指数（打浆后） (mN·m²/g) | PDF页码 | 表内数据行 | 人工审核状态 | 原文疑点 | 人工审核备注
ferdous_2021_1c02933_T3_R01 | bagasse | 甘蔗渣 | 1.36 | 16.2 | 1.9 | 79.2 | 0.317 | 73.45 | 58.96 | 85.41 | 3.41 | 4.9 | 6.6 | 5.98 | 5 | 1 | 待人工复核 | 长宽比与长度/宽度不一致
ferdous_2021_1c02933_T3_R02 | bamboo | 竹子 | 2 | 18.4 | 2.6 | 108.7 | 0.4 | 70.65 | 25.8 | 60.8 | 1.2 | 5.5 | 12.1 | 14.5 | 5 | 2 | 待人工复核
ferdous_2021_1c02933_T3_R03 | banana pseudo stem | 香蕉假茎 | 1.22 | 14.81 | 1.51 | 82.37 | 0.27 | 78.3 | 44.64 | 76 | 3.59 | 5.16 | 10.1 | 6.85 | 5 | 3 | 待人工复核
ferdous_2021_1c02933_T3_R04 | banana leaf | 香蕉叶 | 1.92 | 13.75 | 2.52 | 139.63 | 0.57 | 63.3 | 48.74 | 83.7 | 3.69 | 5.93 | 10.58 | 7.6 | 5 | 4 | 待人工复核
ferdous_2021_1c02933_T3_R05 | banana peduncle | 香蕉花梗 | 1.5 | 25.18 | 1.27 | 59.57 | 0.16 | 86.2 | 48.5 | 70.4 | 3.11 | 4.54 | 7.47 | 7 | 5 | 5 | 待人工复核
ferdous_2021_1c02933_T3_R06 | cassava stalks | 木薯茎秆 | 0.65 | 25.5 | 2.09 | 25.49 | 0.204 | 78.9 | 38.1 | 52.9 | 1.2 | 2.43 | 4.6 | 5 | 5 | 6 | 待人工复核
ferdous_2021_1c02933_T3_R07 | chia stalks | 奇亚籽茎秆 | 0.67 | 15.55 | 1.91 | 43.1 | 0.34 | 71.43 | 43.3 | 72.3 | 1.7 | 3.8 | 5.9 | 4.4 | 5 | 7 | 待人工复核
ferdous_2021_1c02933_T3_R08 | corn stalks | 玉米茎秆 | 0.9 | 15.7 | 1.78 | 57.3 | 0.33 | 66.9 | 52.39 | 78 | 2.82 | 4.15 | 6.85 | 5.36 | 5 | 8 | 待人工复核
ferdous_2021_1c02933_T3_R09 | cotton stalks | 棉花茎秆 | 0.9 | 17.2 | 2.21 | 52.3 | 0.36 | 71.1 | 25.2 | 66 | 1 | 3.3 | 5.6 | 5 | 5 | 9 | 待人工复核
ferdous_2021_1c02933_T3_R10 | dhaincha stalks | 田菁茎秆 | 0.73 | 19.5 | 2.12 | 37.4 | 0.28 | 78.7 | 55.6 | 93.7 | 2.2 | 5.6 | 8.1 | 8.1 | 5 | 10 | 待人工复核
ferdous_2021_1c02933_T3_R11 | eggplant stalks | 茄子茎秆 | 0.58 | 13.2 | 2.49 | 43.84 | 0.678 | 55.61 | 34.1 | 58.2 | 1.9 | 3.5 | 6.65 | 6.85 | 5 | 11 | 待人工复核
ferdous_2021_1c02933_T3_R12 | jute fiber | 黄麻纤维 | 2.02 | 10.8 | 3.5 | 187.03 | 1.71 | 37.96 | 28.9 | 85.7 | 2.2 | 6.8 | 18.7 | 20.8 | 5 | 12 | 待人工复核
ferdous_2021_1c02933_T3_R13 | jute stick | 黄麻秆 | 0.67 | 20.7 | 3.5 | 32.37 | 0.54 | 62.3 | 34.8 | 70.3 | 3.1 | 5.3 | 6.8 | 6.3 | 5 | 13 | 待人工复核
ferdous_2021_1c02933_T3_R14 | kash stalks | 甘蔗属野生草茎秆（kash） | 0.86 | 13.6 | 2 | 63.2 | 0.408 | 72.1 | 64.71 | 87 | 3.31 | 5.26 | 6.85 | 6.6 | 5 | 14 | 待人工复核
ferdous_2021_1c02933_T3_R15 | kaun straw | 谷子秸秆（kaun） | 0.814 | 13.9 | 3.3 | 58.56 | 1.015 | 46.76 | 42.8 | 67.3 | 2.3 | 3.7 | 6.23 | 4.98 | 5 | 15 | 待人工复核
ferdous_2021_1c02933_T3_R16 | mulberry | 桑树茎秆 | 0.65 | 16.3 | 2.21 | 39.88 | 0.391 | 69.38 | 33.59 | 67.56 | 2.24 | 3.79 | 7.47 | 6.9 | 5 | 16 | 待人工复核
ferdous_2021_1c02933_T3_R17 | mustard stalks | 芥菜茎秆 | 0.87 | 13.7 | 2.53 | 63.5 | 0.61 | 60.1 | 43 | 73.5 | 1.7 | 3.2 | 5.9 | 5.4 | 5 | 17 | 待人工复核
ferdous_2021_1c02933_T3_R18 | okra stalks | 秋葵茎秆 | 1.14 | 21 | 1.75 | 54.29 | 0.339 | 77.23 | 40.1 | 78.2 | 2.14 | 4.04 | 7.47 | 7.06 | 5 | 18 | 待人工复核
ferdous_2021_1c02933_T3_R19 | pineapple leaves | 菠萝叶 | 1.06 | 7.35 | 1.9 | 144.2 | 1.08 | 47.6 | 40.3 | 73.2 | 2.4 | 3.5 | 7.21 | 7.1 | 5 | 19 | 待人工复核
ferdous_2021_1c02933_T3_R20 | red lentil stalks | 红扁豆茎秆 | 0.74 | 14.3 | 2.32 | 51.7 | 0.49 | 66 | 36.1 | 58.6 | 1 | 3.3 | 2 | 3 | 5 | 20 | 待人工复核
ferdous_2021_1c02933_T3_R21 | rice straw | 稻草 | 0.78 | 11.6 | 1.83 | 83.87 | 0.56 | 60.21 | 60.5 | 80.4 | 2.9 | 5.1 | 5.7 | 6.4 | 5 | 21 | 待人工复核 | 长宽比与长度/宽度不一致
ferdous_2021_1c02933_T3_R22 | wheat straw | 麦草 | 0.97 | 9.3 | 1.99 | 83.62 | 0.65 | 61.63 | 36.1 | 53.5 | 2.14 | 3.11 | 5.6 | 4.98 | 5 | 22 | 待人工复核 | 长宽比与长度/宽度不一致

## 字段与说明
表3标准数据整理
论文标题 | Non-Wood Fibers: Relationships of Fiber Properties with Pulp Properties
DOI | 10.1021/acsomega.1c02933
来源PDF | https://cdn.most.gov.bd/image/64bb6cd676770
文件版本 | 公开作者副本，页脚为 ACS Omega XXXX；物理第5页，页脚E，Table 3。
整理范围 | 22种原料，12个数值列，264个原文数值；按论文精度保留。
核对状态 | 已逐值核对PDF文字及版面；未进行用户/专家审核，不自动作为训练数据。
形态测量对象 | 长度、宽度、壁厚等属于原料形态；不能标为打浆后纤维形态。
打浆状态 | refined为打浆后；各原料具体打浆度、时间、转数不在表3中，不自行补齐。
指标单位 | 前三个形态指标及纸张指数按表头保存；其余三个字段未标单位，不添加百分号。
中文名称 | 辅助显示译名，保留原文名称；原料编号只在本论文表3内使用。
审核用途 | 右侧审核状态和备注可填写；确认原文抄录不等于确认科学数据适合建模。
记录计数 | 未打浆与打浆后共44组状态，属于22种原料；不代表44次独立重复实验。
字段中文名 | 测量对象/状态 | 原文单位 | CSV字段名
纤维长度 | 原料形态 | mm | fiber_length_mm
纤维宽度 | 原料形态 | μm | fiber_width_um
细胞壁厚度 | 原料形态 | μm | wall_thickness_um
长宽比 | 原料形态 | 表头未标单位 | slender_ratio
Runkel 比 | 原料形态 | 表头未标单位 | runkel_ratio
柔性系数 | 原料形态 | 表头未标单位 | flexibility_coefficient
抗张指数（未打浆） | 未打浆 | N·m/g | tensile_index_unrefined_Nm_g
抗张指数（打浆后） | 打浆后 | N·m/g | tensile_index_refined_Nm_g
耐破指数（未打浆） | 未打浆 | kPa·m²/g | burst_index_unrefined_kPam2_g
耐破指数（打浆后） | 打浆后 | kPa·m²/g | burst_index_refined_kPam2_g
撕裂指数（未打浆） | 未打浆 | mN·m²/g | tear_index_unrefined_mNm2_g
撕裂指数（打浆后） | 打浆后 | mN·m²/g | tear_index_refined_mNm2_g
原文疑点 | 论文长宽比 | 按长度/宽度计算 | 处理方式
甘蔗渣 | 79.2 | 83.9506 | 相对差异超过5%；仅作核对提示，保留原文数值，原因未确定。
稻草 | 83.87 | 67.2414 | 相对差异超过5%；仅作核对提示，保留原文数值，原因未确定。
麦草 | 83.62 | 104.3011 | 相对差异超过5%；仅作核对提示，保留原文数值，原因未确定。
计算规则 | 长度(mm)×1000÷宽度(μm)，用于发现原文内部疑点，不替换原值。